## Feuil1
Pièces | Deformation au seuil (Pente zero) % | Contrainte au seuil d'écoulement (Pente zéro) Mpa | Contrainte à la rupture (Standard) Mpa | Déformation de traction (Déplacement) à rupture (Standard) % | Module de Young Mpa | masse (grammes |  | Moy Deformation au seuil (Pente zero) % | Moy Contrainte au seuil d'écoulement (Pente zéro) Mpa | Moy Contrainte à la rupture (Standard) Mpa | Moy Déformation de traction (Déplacement) à rupture (Standard) % | MoyModule de Young Mpa | moy masse |  | rapport mod/masse | rapport rupture/masse | rapport seuil/masse | surface min | surface max
Rectiligne al. 1 | 1.77 | 36.05 | 35 | 1.92 | 2363 | 6.8 |  | 1.803333 | 36.91 | 35.97333 | 1.953333 | 2467 | 6.733333 |  | 366.3861 | 5.342574 | 5.481683 | 30,96442 | 29.570635 |  |  | filename | time | infill_density | infill_pattern
Rectiligne al. 2 | 1.77 | 37.7 | 36.52 | 1.97 | 2583 | 6.8 | [15 empty] | tensiletestastm1 | 57m | 20% | rectilinear
Rectiligne al. 3 | 1.87 | 36.98 | 36.4 | 1.97 | 2455 | 6.6 | [15 empty] | tensiletestastm1 | 57m | 20% | alignedrectilinear
Etoiles 1 | 1.82 | 38.91 | 37.13 | 2.02 | 2472 | 6.8 |  | 2.003333 | 39.57 | 37.13667 | 2.103333 | 2388.333 | 6.766667 |  | 352.9557 | 5.488177 | 5.847783 | 27.66283 | 31.20166 |  |  | tensiletestastm1 | 56m | 20% | concentric
Etoiles 2 | 1.92 | 40.23 | 40.07 | 1.97 | 2516 | 6.8 | [15 empty] | tensiletestastm1 | 57m | 20% | grid
Etoiles 3 | 2.27 | 39.57 | 34.21 | 2.32 | 2177 | 6.7 | [15 empty] | tensiletestastm1 | 1h7m | 20% | honeycomb
Triangles 1 | 1.72 | 37.6 | 36.73 | 1.87 | 2465 | 6.8 |  | 1.753333 | 39.55667 | 39.06333 | 1.836667 | 2628 | 6.8 |  | 386.4706 | 5.744608 | 5.817157 | 33.168775 | 30.98419 |  |  | tensiletestastm1 | 58m | 20% | stars
Triangles 2 | 1.77 | 40.24 | 39.89 | 1.82 | 2708 | 6.8 | [15 empty] | tensiletestastm1 | 59m | 20% | gyroid
Triangles 3 | 1.77 | 40.83 | 40.57 | 1.82 | 2711 | 6.8 | [15 empty] | tensiletestastm1 | 59m | 20% | triangles
Plein 1 | 1.92 | 52.1 | 49.91 | 2.27 | 3365 | 9.1 |  | 1.77 | 51.82 | 49.53 | 2.27 | 3480.667 | 9.2 |  | 378.3333 | 5.383696 | 5.632609 | 41.60068 |  |  |  |  | 1h14m | 100% | full
Plein 2 | 1.62 | 51.54 | 46.85 | 2.17 | 3464 | 9.2 | [16 empty] | 50m | 0% | empty
Plein 3 | - | - | 51.83 | 2.37 | 3613 | 9.3
Vide 1 | 1.97 | 33.57 | 32.54 | 2.17 | 2282 | 5.9 |  | 2.12 | 33.55667 | 28.93333 | 2.34 | 2166.667 | 5.866667 |  | 369.3182 | 4.931818 | 5.719886 | 26.150425
Vide 2 | 2.12 | 34.51 | 33.4 | 2.32 | 2223 | 5.9
Vide 3 | 2.27 | 32.59 | 20.86 | 2.53 | 1995 | 5.8
Abeille 1 | 2.02 | 39.41 | 39.09 | 2.12 | 2489 | 7.1 |  | 1.986667 | 38.93667 | 37.34 | 2.223333 | 2457 | 7.066667 |  | 347.6887 | 5.283962 | 5.509906 | 30.598675 | 29.02696
Abeille 2 | 2.07 | 40.27 | 37.86 | 2.48 | 2410 | 7.1
Abeille 3 | 1.87 | 37.13 | 35.07 | 2.07 | 2472 | 7
Rectiligne 1 | - | 33.63 | 31.75 | - | 2223 | 6.6 |  | 1.845 | 36.16 | 33.04 | 2.345 | 2438.667 | 6.733333 |  | 362.1782 | 4.906931 | 5.370297
Rectiligne 2 | 1.87 | 37.81 | 34.51 | 2.32 | 2574 | 6.8
Rectiligne 3 | 1.82 | 37.04 | 32.86 | 2.37 | 2519 | 6.8
Pièces | Deformation au seuil (Pente zero) % | Contrainte au seuil d'écoulement (Pente zéro) Mpa | Contrainte à la rupture (Standard) Mpa | Déformation de traction (Déplacement) à rupture (Standard) % | Module de Young Mpa | masse (grammes | MDY | CR |  | Moy Deformation au seuil (Pente zero) % | Moy Contrainte au seuil d'écoulement (Pente zéro) Mpa | Moy Contrainte à la rupture (Standard) Mpa | Moy Déformation de traction (Déplacement) à rupture (Standard) % | MoyModule de Young Mpa | moy masse | MDY MOY | CR MOY | rapport mod/masse | rapport rupture/masse | rapport seuil/masse | MDY RAPPORT | CR RAPPORT
[7 empty] | offset | [8 empty] | moy offset |  |  |  |  | rapport offset
Triangles 10% 1 | 1.87 | 32.56 | 32.36 | 1.92 | 2133 | 6.4 | 2475 | 35.78 |  | 1.87 | 31.40333 | 31.05667 | 1.936667 | 2026.333 | 6.2 | 2368.333 | 34.47667 | 326.828 | 5.00914 | 5.065054 | 381.9892 | 5.560753
Triangles 10% 2 | 1.77 | 30.92 | 30.79 | 1.82 | 2023 | 6.2 | 2365 | 34.21
Triangles 10% 3 | 1.97 | 30.73 | 30.02 | 2.07 | 1923 | 6 | 2265 | 33.44
Triangles 15% 1 | 2.17 | 35.48 | 35.26 | 2.22 | 2294 | 6.6 | 2636 | 38.68 |  | 2.136667 | 34.82333 | 34.50667 | 2.22 | 2193.667 | 6.6 | 2535.667 | 37.92667 | 332.3737 | 5.228283 | 5.276263 | 384.1919 | 5.746465
Triangles 15% 2 | 2.12 | 33.48 | 33.17 | 2.22 | 2085 | 6.6 | 2427 | 36.59
Triangles 15% 3 | 2.12 | 35.51 | 35.09 | 2.22 | 2202 | 6.6 | 2544 | 38.51
Triangles 20% 1 | 1.72 | 37.6 | 36.73 | 1.87 | 2465 | 6.8 | 2465 | 36.73 |  | 1.753333 | 39.55667 | 39.06333 | 1.836667 | 2628 | 6.8 | 2628 | 39.06333 | 386.4706 | 5.744608 | 5.817157 | 386.4706 | 5.744608
Triangles 20% 2 | 1.77 | 40.24 | 39.89 | 1.82 | 2708 | 6.8 | 2708 | 39.89
Triangles 20% 3 | 1.77 | 40.83 | 40.57 | 1.82 | 2711 | 6.8 | 2711 | 40.57
Triangles 25% 1 | 1.87 | 34.04 | 34.04 | 1.87 | 2294 | 6.7 | 2636 | 37.46 |  | 2.28 | 34.6 | 34.6 | 1.97 | 2320 | 6.85 | 2662 | 38.02 | 338.6861 | 5.051095 | 5.051095 | 388.6131 | 5.550365
Triangles 25% 2 | 2.07 | 35.16 | 35.16 | 2.07 | 2346 | 7 | 2688 | 38.58
Triangles 25% 3 | 2.9 | - | - | - | - | - | -
Triangles 30% 1 | 1.92 | 35.63 | 34.94 | 2.07 | 2379 | 7.1 | 2721 | 38.36 |  | 1.886667 | 27.67667 | 34.12667 | 2.003333 | 2377.333 | 7.066667 | 2719.333 | 37.54667 | 336.4151 | 4.829245 | 3.916509 | 384.8113 | 5.313208
Triangles 30% 2 | 1.77 | 25.2 | 35.04 | 1.82 | 2449 | 7.2 | 2791 | 38.46
Triangles 30% 3 | 1.97 | 22.2 | 32.4 | 2.12 | 2304 | 6.9 | 2646 | 35.82
Triangles 40%1 | 1.67 | 34.21 | 34.21 | 1.67 | 2494 | 7.4 | 2836 | 37.63 |  | 1.703333 | 34.22 | 34.20333 | 1.72 | 2495.333 | 7.466667 | 2837.333 | 37.62333 | 334.1964 | 4.580804 | 4.583036 | 380 | 5.038839
Triangles 40% 2 | 1.77 | 33.78 | 33.73 | 1.82 | 2421 | 7.4 | 2763 | 37.15
Triangles 40% 3 | 1.67 | 34.67 | 34.67 | 1.67 | 2571 | 7.6 | 2913 | 38.09
Triangles 50% 1 | 2.02 | 37.9 | 36.42 | 2.17 | 2474 | 7.8 | 2816 | 39.84 |  | 1.903333 | 37.29667 | 36.77667 | 1.97 | 2597.667 | 7.833333 | 2939.667 | 40.19667 | 331.617 | 4.694894 | 4.761277 | 375.2766 | 5.131489
Triangles 50% 2 | 1.77 | 36.69 | 36.61 | 1.82 | 2656 | 7.8 | 2998 | 40.03
Triangles 50% 3 | 1.92 | 37.3 | 37.3 | 1.92 | 2663 | 7.9 | 3005 | 40.72
Offset:
342
demult
100
Motifs | CR (Mpa) | MDY(Mpa) | masse (g)
Stars 1 | 37.13 | 2472 | 6.8
Stars 2 | 40.07 | 2516 | 6.8
Stars 3 | 34.21 | 2177 | 6.7
Abeille 1 | 39.09 | 2489 | 6.8
Abeille 2 | 37.86 | 2410 | 6.8
Abeille 3 | 35.07 | 2472 | 6.8